## Hoja 1
MPD010 | m² | Pavimento continuo drenante, a base de resina epoxi.
Pavimento continuo drenante formado por capa de mortero realizado "in situ" a base de resina epoxi bicomponente y agregado de 6 a 10 mm de diámetro, de 20 mm de espesor, para tráfico peatonal, con una resistencia a flexotracción de 3 N/mm², una resistencia a compresión de 6 N/mm² y una capacidad drenante de 800 l/(m²·min), resistencia al deslizamiento alta. El precio no incluye la base soporte.
Código |  |  | Unidad | Descripción | Cantidad | Precio unitario | Precio parcial
1 |  |  |  | Materiales
mt47pcd020a |  |  | kg | Resina epoxi bicomponente. | 1 | 252.79 | 252.79
mt01arg120a |  |  | kg | Agregado de 6 a 10 mm de diámetro. | 30 | 0.14 | 4.2
[5 empty] | Subtotal materiales: |  | 256.99
2 |  |  |  | Equipos
mq06vib020 |  |  | h | Regla vibrante de 3 m. | 0.092 | 15.68 | 1.44
mq06cor020 |  |  | h | Equipo para corte de juntas en falsos pisos de concreto. | 0.09 | 31.91 | 2.87
[5 empty] | Subtotal equipos: |  | 4.31
3 |  |  |  | Mano de obra
mo041 |  |  | h | Operario de construcción de obra civil. | 0.678 | 31.29 | 21.21
mo087 |  |  | h | Oficial de construcción de obra civil. | 0.678 | 21.72 | 14.73
[5 empty] | Subtotal mano de obra: |  | 35.94
4 |  |  |  | Herramientas
|  |  | % | Herramientas | 2 | 297.24 | 5.94
Coste de mantenimiento decenal: S/. 42,45 en los primeros 10 años. |  |  |  |  | Costos directos (1+2+3+4): |  | 303.18