## Hoja 1
NGX010 | m² |  | Geotextil no tejido.
Geotextil no tejido compuesto por fibras de polipropileno unidas por agujeteado, con una resistencia a la tracción longitudinal de 9,2 kN/m y una resistencia a la tracción transversal de 10,1 kN/m, colocado sobre el terreno.
Código |  | Unidad |  | Descripción | Cantidad | Precio unitario | Precio parcial
1 |  |  |  | Materiales
mt14gsa030ee |  | m² |  | Geotextil no tejido compuesto por fibras de polipropileno unidas por agujeteado, con una resistencia a la tracción longitudinal de 9,2 kN/m, una resistencia a la tracción transversal de 10,1 kN/m, una apertura de cono al ensayo de perforación dinámica según ISO 13433 inferior a 25,3 mm, resistencia CBR a punzonamiento 1,7 kN y una masa superficial de 140 g/m². | 1.1 | 3.66 | 4.03
[5 empty] | Subtotal materiales: |  | 4.03
2 |  |  |  | Mano de obra
mo041 |  | h |  | Operario de construcción de obra civil. | 0.003 | 22.35 | 0.07
mo087 |  | h |  | Oficial de construcción de obra civil. | 0.005 | 15.5 | 0.08
[5 empty] | Subtotal mano de obra: |  | 0.15
3 |  |  |  | Herramientas
|  | % |  | Herramientas | 2 | 4.18 | 0.08
Coste de mantenimiento decenal: S/. 0,21 en los primeros 10 años. |  |  |  |  | Costos directos (1+2+3): |  | 4.26