## Hoja 1
FEA020 | m² | Muro portante de albañilería armada, de bloque de concreto.
Muro portante de 15 cm de espesor de albañilería armada de bloque de concreto, liso estándar, color gris, 40x20x15 cm, resistencia normalizada R10 (10 N/mm²), para revestir, con juntas horizontales y verticales de 10 mm de espesor, junta rehundida, recibida con mortero de cemento confeccionado en obra, con 300 kg/m³ de cemento, color gris, dosificación 1:5, suministrado en sacos, con piezas especiales tales como medios bloques, bloques de esquina y bloques en "U" en formación de vigas de borde horizontales y dinteles, reforzado con concreto líquido, f'c=140 kg/cm² (14 MPa), no expuesto a ciclos de congelamiento y deshielo, exposición a sulfatos insignificante, sin requerimiento de permeabilidad, no expuesto a cloruros, tamaño máximo del agregado 12,5 mm, consistencia fluida, preparado en obra, vaciado con medios manuales, volumen 0,015 m³/m², en dinteles, vigas de borde horizontales y vigas de borde verticales; y acero Grado 60 (fy=4200 kg/cm²), cuantía 0,6 kg/m²; armadura horizontal prefabricada en las juntas de acero galvanizado en caliente con recubrimiento de resina epoxi, de 3,7 mm de diámetro y de 75 mm de anchura, rendimiento 2,45 m/m².
Código |  | Unidad | Descripción | Cantidad | Precio unitario | Precio parcial
1 |  |  | Materiales
mt02bhp010Afa |  | Ud | Bloque de concreto, liso estándar, color gris, 40x20x15 cm, resistencia normalizada R10 (10 N/mm²), densidad 1200 kg/m³, para revestir. | 11.256 | 2.79 | 31.4
mt02bhp011c |  | Ud | Medio bloque de concreto, liso estándar, color gris, 20x20x15 cm, resistencia normalizada R10 (10 N/mm²), densidad 1200 kg/m³, para revestir. | 0.473 | 2.63 | 1.24
mt02bhp012c |  | Ud | Bloque de esquina de concreto, liso estándar, color gris, 40x20x15 cm, resistencia normalizada R10 (10 N/mm²), densidad 1200 kg/m³, para revestir. | 0.494 | 6.79 | 3.35
mt02bhp020e |  | Ud | Bloque en "U" de concreto, liso, color gris, 40x20x15 cm, resistencia normalizada R10 (10 N/mm²), para revestir. | 0.924 | 5.35 | 4.94
mt07aco060g |  | kg | Acero en varillas corrugadas, Grado 60 (fy=4200 kg/cm²), de varios diámetros, según NTP 339.186 y ASTM A 706. | 0.63 | 3.23 | 2.03
mt08var050 |  | kg | Alambre galvanizado para atar, de 1,30 mm de diámetro. | 0.015 | 4.68 | 0.07
mt07aag010ebe |  | m | Armadura horizontal prefabricada en las juntas de acero galvanizado en caliente con recubrimiento de resina epoxi, de 3,7 mm de diámetro y 75 mm de anchura, con dispositivos de separación, geometría diseñada para permitir el empalme y sistema de autocontrol del operario (SAO). | 2.45 | 7.61 | 18.64
mt08cem000b |  | kg | Cemento gris en sacos. | 8.59 | 0.47 | 4.04
mt08aaa010a |  | m³ | Agua. | 0.008 | 4.68 | 0.04
mt01arg000b |  | m³ | Arena cribada. | 0.008 | 42.6 | 0.34
mt01arg001be |  | m³ | Agregado grueso homogeneizado, de tamaño máximo 12,5 mm. | 0.01 | 57.95 | 0.58
mt01arg005a |  | t | Arena de cantera, para mortero preparado en obra. | 0.017 | 62.49 | 1.06
|  |  |  | Subtotal materiales: |  | 67.73
2 |  |  | Equipos
mq06hor010 |  | h | Mezcladora de concreto eléctrica con una capacidad de amasado de 160 l. | 0.017 | 10.45 | 0.18
|  |  |  | Subtotal equipos: |  | 0.18
3 |  |  | Mano de obra
mo021 |  | h | Operario albañil. | 0.476 | 31.48 | 14.98
mo114 |  | h | Peón albañil. | 0.602 | 21.05 | 12.67
mo043 |  | h | Operario fierrero. | 0.144 | 32.76 | 4.72
mo090 |  | h | Oficial fierrero. | 0.144 | 22.73 | 3.27
|  |  |  | Subtotal mano de obra: |  | 35.64
4 |  |  | Herramientas
|  | % | Herramientas | 2 | 103.55 | 2.07
Coste de mantenimiento decenal: S/. 5,28 en los primeros 10 años. |  |  |  | Costos directos (1+2+3+4): |  | 105.62