## Hoja 1
IFW070 | Ud |  | Caja de registro.
Caja de registro de obra de albañilería, de dimensiones interiores 51x51x65 cm, con marco y tapa de fundición, para alojamiento de la válvula.
Descompuesto |  | Ud |  | Descomposición | Rend. | Precio unitario | Precio partida
mt10hmf055ftb |  | m³ |  | Concreto simple f'c=315 kg/cm² (31 MPa), no expuesto a ciclos de congelamiento y deshielo, exposición a sulfatos severa, con baja permeabilidad en exposición al agua, no expuesto a cloruros, tamaño máximo del agregado 19 mm, consistencia blanda, premezclado en planta, según el Reglamento Nacional de Edificaciones NTE E.060. | 0.147 | 278.16 | 40.89
mt04lpv010a |  | Ud |  | Ladrillo cerámico perforado (panal), para revestir, 24x12x9 cm. | 56 | 0.53 | 29.68
mt09mor010c |  | m³ |  | Mortero de cemento CEM II/B-P 32,5 N tipo M-5, confeccionado en obra con 250 kg/m³ de cemento y una proporción en volumen 1/6. | 0.019 | 438.68 | 8.33
mt09mor010f |  | m³ |  | Mortero de cemento CEM II/B-P 32,5 N tipo M-15, confeccionado en obra con 450 kg/m³ de cemento y una proporción en volumen 1/3. | 0.024 | 568.04 | 13.63
mt11tfa010b |  | Ud |  | Marco y tapa de fundición, 50x50 cm, para caja de registro modular, carga de rotura 125 kN. | 1 | 136.02 | 136.02
mt01arr010a |  | t |  | Grava de cantera, de 19 a 25 mm de diámetro. | 0.704 | 23.02 | 16.21
mq01ret020b |  | h |  | Retrocargadora sobre neumáticos, de 70 kW. | 0.107 | 103.98 | 11.13
mo019 |  | h |  | Operario de construcción. | 1.859 | 16.25 | 30.21
mo111 |  | h |  | Peón de construcción. | 1.39 | 12.77 | 17.75
|  | % |  | Medios auxiliares | 2 | 303.85 | 6.08
|  | % |  | Costes indirectos | 3 | 309.93 | 9.3
Coste de mantenimiento decenal: S/. 15,96 en los primeros 10 años. | [5 empty] | Total: | 319.23