## Hoja 1
NAE040 | m² | Aislamiento térmico en cámaras de aire de cielos rasos continuos, por insuflación desde la cara inferior.
Aislamiento térmico en cielos rasos continuos, rellenando el interior de la cámara de aire de 40 mm de espesor medio, por insuflación, desde la cara inferior, de nódulos de lana mineral, no aptos como soporte nutritivo para el desarrollo de hongos ni bacterias, densidad 50 kg/m³ y conductividad térmica 0,035 W/(mK). Incluso panel de poliestireno expandido para la resolución del perímetro.
Código |  | Unidad | Descripción | Cantidad | Precio unitario | Precio parcial
1 |  |  | Materiales
mt16lvi100e |  | kg | Nódulos de lana mineral, no aptos como soporte nutritivo para el desarrollo de hongos ni bacterias, densidad 50 kg/m³ y conductividad térmica 0,035 W/(mK), Euroclase A1 de reacción al fuego, capacidad de absorción de agua a corto plazo <=1 kg/m², calor específico 800 J/kgK y factor de resistencia a la difusión del vapor de agua 1; para relleno de cámaras por insuflación. | 2 | 15.34 | 30.68
mt16pel010aagd |  | m² | Panel rígido de poliestireno expandido, de superficie lisa y mecanizado lateral recto, de 40 mm de espesor, resistencia térmica 1,4 m²K/W, conductividad térmica 0,029 W/(mK), Euroclase E de reacción al fuego, con código de designación EPS-EN 13163-L3-W3-T2-S5-P10-BS250-TR200-DS(N)2-CS(10)150. | 0.5 | 30.66 | 15.33
mt27pfj020a |  | kg | Plaste de interior, de 1,65 g/cm³ de densidad, color blanco, para aplicar con espátula o plancha. | 0.2 | 19.39 | 3.88
|  |  |  | Subtotal materiales: |  | 49.89
2 |  |  | Equipos
mq08mpa010 |  | h | Equipos para insuflación de aislamiento en cámaras de aire. | 0.083 | 42.23 | 3.51
|  |  |  | Subtotal equipos: |  | 3.51
3 |  |  | Mano de obra
mo030 |  | h | Operario aplicador de productos aislantes. | 0.12 | 24.72 | 2.97
mo068 |  | h | Oficial aplicador de productos aislantes. | 0.12 | 17.15 | 2.06
|  |  |  | Subtotal mano de obra: |  | 5.03
4 |  |  | Herramientas
|  | % | Herramientas | 2 | 58.43 | 1.17
|  |  |  | Costos directos (1+2+3+4): |  | 59.6