## Hoja 1
NBP020 | m² |  | Aislamiento acústico a ruido aéreo, en tabique de placas, con paneles entre parantes y complejos multicapa entre placas.
Aislamiento acústico a ruido aéreo, en tabique de placas, realizado con panel semirrígido de lana mineral, espesor 45 mm, colocado entre los parantes de la estructura portante; y complejo multicapa, de 6,4 mm de espesor, formado por dos láminas de espuma de polietileno reticulado, de 3 mm de espesor cada una, y una lámina de plomo de 0,35 mm de espesor intercalada entre ambas, adherido entre las placas con pegamento.
Código |  | Unidad |  | Descripción | Cantidad | Precio unitario | Precio parcial
1 |  |  |  | Materiales
mt16lra060b |  | m² |  | Panel semirrígido de lana mineral, espesor 45 mm, Euroclase A1 de reacción al fuego y factor de resistencia a la difusión del vapor de agua 1. | 1.05 | 29.17 | 30.63
mt16ppt025i |  | m² |  | Complejo multicapa, de 6,4 mm de espesor, formado por dos láminas de espuma de polietileno reticulado, de 3 mm de espesor cada una, y una lámina de plomo de 0,35 mm de espesor intercalada entre ambas; con 24,5 dB de índice global de reducción acústica, Rw, según ISO 10140-2. | 2.1 | 169.99 | 356.98
mt16npg031 |  | kg |  | Pegamento. | 0.3 | 39.42 | 11.83
[5 empty] | Subtotal materiales: |  | 399.44
2 |  |  |  | Mano de obra
mo054 |  | h |  | Operario en aislamiento. | 0.247 | 32.15 | 7.94
mo101 |  | h |  | Oficial en aislamientos. | 0.247 | 21.72 | 5.36
[5 empty] | Subtotal mano de obra: |  | 13.3
3 |  |  |  | Herramientas
|  | % |  | Herramientas | 2 | 412.74 | 8.25
Coste de mantenimiento decenal: S/. 8,42 en los primeros 10 años. |  |  |  |  | Costos directos (1+2+3): |  | 420.99