## Hoja 1
NIG320 | m² |  | Sistema SikaRoof MTC "SIKA", para impermeabilización de techos con membranas líquidas de aplicación "in situ".
Impermeabilización de techos, realizada mediante el sistema SikaRoof MTC 15 "SIKA", de 1,5 mm de espesor total de película seca, acabado visto, compuesta por: capa base de impermeabilizante líquido elástico monocomponente, Sikalastic 601 BC "SIKA", de color Rojo Óxido, aplicada con rodillo de pelo corto; malla de fibra de vidrio, Sika Reemat Premium "SIKA"; y capa de sellado con sellante líquido elástico de poliuretano, Sikalastic 621 TC "SIKA", de color Gris Pizarra RAL 7015, aplicada con rodillo de pelo corto; previa aplicación de imprimación transparente, de dos componentes, Sika Concrete Primer "SIKA", aplicada con brocha o rodillo, sobre superficie soporte (no incluida en este precio).
Código |  | Unidad |  | Descripción | Cantidad | Precio unitario | Precio parcial
1 |  |  |  | Materiales
mt15sik010a |  | kg |  | Imprimación transparente, de dos componentes, Sika Concrete Primer "SIKA", compuesta por un híbrido de poliuretano y poliurea, con base disolvente, para aplicar sobre superficie soporte cementosa con brocha o rodillo. | 0.35 | 73.92 | 25.87
mt15sik020a |  | kg |  | Impermeabilizante líquido elástico monocomponente, Sikalastic 601 BC "SIKA", de color Rojo Óxido, resistente a la penetración de raíces, para aplicar con rodillo de pelo corto. | 1.4 | 60.75 | 85.05
mt15sik030a |  | m² |  | Malla de fibra de vidrio, Sika Reemat Premium "SIKA", de color blanco, de 225 g/m² de masa superficial. | 1.05 | 8.44 | 8.86
mt15sik040a |  | kg |  | Sellante líquido elástico de poliuretano, Sikalastic 621 TC "SIKA", de color Gris Pizarra RAL 7015, resistente a la penetración de raíces y a los rayos UV, para aplicar con rodillo de pelo corto. | 1 | 78.19 | 78.19
[5 empty] | Subtotal materiales: |  | 197.97
2 |  |  |  | Mano de obra
mo032 |  | h |  | Operario aplicador de productos impermeabilizantes. | 0.207 | 20.07 | 4.15
mo070 |  | h |  | Oficial aplicador de productos impermeabilizantes. | 0.207 | 13.75 | 2.85
[5 empty] | Subtotal mano de obra: |  | 7
3 |  |  |  | Herramientas
|  | % |  | Herramientas | 2 | 204.97 | 4.1
Coste de mantenimiento decenal: S/. 664,38 en los primeros 10 años. |  |  |  |  | Costos directos (1+2+3): |  | 209.07