## Hoja 1
RSI010 | m² |  | Piso industrial, sistema MasterTop "MBCC de Sika".
Piso industrial, realizado con el sistema MasterTop 100 "MBCC de Sika", apto para sótanos, constituido por: falso piso de concreto con adición de fibras de 20 cm de espesor, realizada con concreto f'c=175 kg/cm² (17 MPa), no expuesto a ciclos de congelamiento y deshielo, exposición a sulfatos insignificante, sin requerimiento de permeabilidad, no expuesto a cloruros, tamaño máximo del agregado 19 mm, consistencia blanda, preparado en obra y vaciado con medios manuales con un contenido de fibras sin función estructural, fibras de polipropileno MasterFiber 022 "MBCC de Sika" de 0,6 kg/m³, extendido y vibrado manual mediante regla vibrante; y aplicación sobre el concreto fresco de capa de rodadura de mortero endurecedor, MasterTop 100 "MBCC de Sika" con resistencia a compresión de 60 N/mm², resistencia a flexión de 10 N/mm² y resistencia a la abrasión según el método Böhme de 6 cm³ / 50 cm², color Gris Natural (5 kg/m²), con acabado superficial mediante frotachado y pulido mecánicos. El precio no incluye la base del falso piso ni la ejecución y el sellado de las juntas.
Código |  | Unidad |  | Descripción | Cantidad | Precio unitario | Precio parcial
1 |  |  |  | Materiales
mt08aaa010a |  | m³ |  | Agua. | 0.039 | 4.68 | 0.18
mt01arg000b |  | m³ |  | Arena cribada. | 0.103 | 42.6 | 4.39
mt01arg001bi |  | m³ |  | Agregado grueso homogeneizado, de tamaño máximo 19 mm. | 0.128 | 61.21 | 7.83
mt08cem000b |  | kg |  | Cemento gris en sacos. | 75.238 | 0.47 | 35.36
mt08frb010a |  | kg |  | Fibras de polipropileno MasterFiber 022 "MBCC de Sika", de 12 mm de longitud y de entre 31 y 35 micras de diámetro, para prevenir fisuras por retracción en elementos de concreto. | 0.12 | 7.9 | 0.95
mt09bnc010s |  | kg |  | Mortero endurecedor, MasterTop 100 "MBCC de Sika" con resistencia a compresión de 60 N/mm², resistencia a flexión de 10 N/mm² y resistencia a la abrasión según el método Böhme de 6 cm³ / 50 cm², color Gris Natural, compuesto de cemento, agregados seleccionados de cuarzo, pigmentos orgánicos y aditivos, de baja porosidad, con una densidad aparente de 1330 kg/m³, con resistencia a los aceites y a la gasolina, una resistencia a la compresión de 75000 kN/m² y una resistencia a la abrasión según el método Böhme de 6 cm³ / 50 cm². | 5 | 1.91 | 9.55
[5 empty] | Subtotal materiales: |  | 58.26
2 |  |  |  | Equipos
mq04dua020b |  | h |  | Dumper de descarga frontal de 2 t de carga útil. | 0.038 | 31.45 | 1.2
mq06vib020 |  | h |  | Regla vibrante de 3 m. | 0.032 | 15.84 | 0.51
mq06fra010 |  | h |  | Frotacho mecánico de concreto. | 0.555 | 17.21 | 9.55
mq06aca030 |  | h |  | Pulidora para pisos de concreto, compuesta por platos giratorios a los que se acoplan una serie de muelas abrasivas diamantadas, refrigeradas con agua, con sistema de aspiración. | 0.2 | 42.95 | 8.59
[5 empty] | Subtotal equipos: |  | 19.85
3 |  |  |  | Mano de obra
mo121 |  | h |  | Oficial 1ª aplicador de pavimentos industriales. | 0.688 | 31.48 | 21.66
mo122 |  | h |  | Ayudante aplicador de pavimentos industriales. | 1.393 | 21.86 | 30.45
[5 empty] | Subtotal mano de obra: |  | 52.11
4 |  |  |  | Herramientas
|  | % |  | Herramientas | 2 | 130.22 | 2.6
Coste de mantenimiento decenal: S/. 74,38 en los primeros 10 años. |  |  |  |  | Costos directos (1+2+3+4): |  | 132.82