## Hoja 1
RDS010 | m² |  | Revestimiento mural con linóleo.
Revestimiento decorativo con lámina de linóleo, a base de harinas de corcho y madera, aceite de linaza, resinas y pigmentos naturales, con soporte de yute, de 3,2 mm de espesor y 2700 g/m² de masa superficial, fijación con adhesivo a base de resina acrílica en dispersión acuosa, sobre la superficie regularizada de paramentos verticales interiores.
Código |  | Unidad |  | Descripción | Cantidad | Precio unitario | Precio parcial
1 |  |  |  | Materiales
mt29cam010 |  | kg |  | Adhesivo a base de resina acrílica en dispersión acuosa, para el encolado de revestimientos murales flexibles. | 0.15 | 16.28 | 2.44
mt29sin010b |  | m² |  | Lámina de linóleo, a base de harinas de corcho y madera, aceite de linaza, resinas y pigmentos naturales, con soporte de yute, de 3,2 mm de espesor y 2700 g/m² de masa superficial, Euroclase D-s3, d0 de reacción al fuego, para revestimiento de paramentos verticales interiores. | 1.05 | 53.27 | 55.93
[5 empty] | Subtotal materiales: |  | 58.37
2 |  |  |  | Mano de obra
mo026 |  | h |  | Operario en revestimientos flexibles. | 0.191 | 21.66 | 4.14
mo064 |  | h |  | Oficial en revestimientos flexibles. | 0.191 | 15 | 2.87
[5 empty] | Subtotal mano de obra: |  | 7.01
3 |  |  |  | Herramientas
|  | % |  | Herramientas | 2 | 65.38 | 1.31
Coste de mantenimiento decenal: S/. 42,68 en los primeros 10 años. |  |  |  |  | Costos directos (1+2+3): |  | 66.69