## Hoja 1
RQO031 | m² |  | Mortero monocapa fotocatalítico, sobre soporte de concreto.
Revestimiento de paramentos exteriores de concreto con mortero monocapa para la impermeabilización y decoración de fachadas, resistencia a compresión de 3 a 7,5 N/mm², absorción de agua por capilaridad menor de 0,2 kg/m² min½, acabado con agregado proyectado, color blanco, a base de cemento fotocatalítico, descontaminante y autolimpiable, espesor 15 mm, aplicado manualmente, armado y reforzado con malla antiálcalis en los cambios de material y en los frentes de la losa, aplicado sobre una capa de mortero puente de unión, de 5 mm de espesor, en aquellos lugares de su superficie donde presente deficiencias.
Código |  | Unidad |  | Descripción | Cantidad | Precio unitario | Precio parcial
1 |  |  |  | Materiales
mt28pcs020a |  | kg |  | Mortero, de 5 mm de espesor, como puente de unión para morteros monocapa sobre soportes de concreto liso y concreto celular. | 7.5 | 0.93 | 6.98
mt28mit060aa |  | kg |  | Mortero monocapa para la impermeabilización y decoración de fachadas, resistencia a compresión de 3 a 7,5 N/mm², absorción de agua por capilaridad menor de 0,2 kg/m² min½, acabado con agregado proyectado, color blanco, compuesto de cemento fotocatalítico, descontaminante y autolimpiable, aditivos, resinas sintéticas y cargas minerales. | 17 | 2.29 | 38.93
mt28mon040a |  | m² |  | Malla de fibra de vidrio, antiálcalis, de 10x10 mm de luz de malla, de 750 a 900 micras de espesor y de 200 a 250 g/m² de masa superficial, con 25 kp/cm² de resistencia a tracción, para armar morteros. | 0.21 | 8.46 | 1.78
mt28mon030 |  | m |  | Junquillo de PVC. | 0.75 | 1.23 | 0.92
mt28mon050 |  | m |  | Perfil de PVC rígido para formación de aristas en revestimientos de mortero monocapa. | 1.25 | 1.3 | 1.63
mt28mon020b |  | kg |  | Agregado de mármol, procedente de machaqueo, para proyectar sobre mortero, de granulometría comprendida entre 5 y 9 mm. | 15 | 1.3 | 19.5
[5 empty] | Subtotal materiales: |  | 69.74
2 |  |  |  | Mano de obra
mo039 |  | h |  | Operario revocador. | 0.55 | 31.48 | 17.31
mo111 |  | h |  | Peón especializado revocador. | 0.521 | 21.74 | 11.33
[5 empty] | Subtotal mano de obra: |  | 28.64
3 |  |  |  | Herramientas
|  | % |  | Herramientas | 4 | 98.38 | 3.94
Coste de mantenimiento decenal: S/. 14,32 en los primeros 10 años. |  |  |  |  | Costos directos (1+2+3): |  | 102.32